## Заметки
1. Потери Na2O должны регулироватся
2. Масса Al2O3 в оборотном растворе
3. Плотность маточного раствора
4. Обьем содового раствора на регенерацию кальцивого гидрограната
5. Плотность алюм раствора после 2 стадии обескремнивания
6. Таблица промежуточная не выводить
7. Конденсат на регенерации КГГ
8. 19 Таблица деление шлама

## Приготовление шихты
| 1. Расход сухого боксита на производство 1 т глинозема | [5 empty] | 2437.943 | кг
| 2. Содержание Al2O3 в боксите | [5 empty] | 1170.213 | кг
| 3. Потери Al2O3 по технологии | [5 empty] | 180.2128 | кг
| 4. Потери Al2O3 при дроблении и размоле | [5 empty] | 7.021277 | кг
| Потери сух боксита | [5 empty] | 14.62766 | кг
| 5. масса сух боксита поступаещего на спекание | [5 empty] | 2423.316 | кг
| Масса влажного боксита | [5 empty] | 2605.716 | кг
6. Расчет компонентов в сух боксите, кг:
| Al2O3 | Fe2O3 | SiO2 | TiO2 | CaO | CO2 | Прочие | ППП | H2O
| 1163.191 | 581.5957 | 197.2579 | 63.00621 | 67.85284 | 53.31294 | 35.38041 | 261.7181 | 182.4001
7. Расчет компонентов белого шлама
| Al2o3 | Na2O | Fe2o3 | SiO2 | CaO | CO2 | ппп
| 37.56 | 23.28 | 3.72 | 35.28 | 3.48 | 2.52 | 14.16
| 8. Расчет промывной воды поступающий вместе с белым шламом | [6 empty] | 61.81818 | кг
| 9. Содержание Al2O3 в алюминатном растворе после выщелачивания | [6 empty] | 1058.092
| 10. Содержание SiO2 в алюминатном растворе после выщелачивания | [6 empty] | 35.26973 |  | SiO2 который выделится на 1 стадии обескремнивания
| 11. Содержание Al2O3 в растворе после первой стадии обескремневония | [6 empty] | 1020.532
| 12. Содержание SiO2 в растворе после первой стадии обескремневония | [6 empty] | 2.55133
| 3 | СaO | 1 | Al2O3 | 0.18 | SiO2 | 5.8 | H2O | Трех кальцевый гидрогранат |  | КГГ
M | 3 | 56 | 1 | 102 | 0.18 | 60 | 5.8 | 18
m | [5 empty] | 2.55133
n | 0.7087027 | 39.68735 | 0.2362342 | 24.09589 | 0.2362342 | 0.04252216 | 1.370159 | 24.66285
| Общая масса шлама выпавщая после обескремнивания | [6 empty] | 90.99743 | кг
Регенерация Al2O3 из кальцивого гидрогранаг
Расчет масс карбонатного шлама после регенерации КГГ
| CaCO3 | [6 empty] | 70.87027 | кг | В нем содержится CO2
| CO2 | [6 empty] | 31.18292 | 15.59146
| H2O | [6 empty] | 34.90625 | 17.45313
| CaO | [6 empty] | 39.68735 | 19.84368
| Общая масса карбонатного шлама | [6 empty] | 105.7765 | 52.88826
Рсчет состава шихты на спекание
| Расчет CaOакт в известняке | [6 empty] | 54.2
| 2 | CaO | 1 | SiO2
|  | 2.426667 |  | 1.3
| Расчет оставшегося CaOакт в известняке | [6 empty] | 51.77333
Расчет CaO на получение спека состава
| 2 | CaO | 1 | SiO2
|  | 434.0707 |  | 232.5379
|  | 7.751263 |  | 3.875632
| 1 | CaO | 1 | TiO2
|  | 44.10434 |  | 63.00621
|  | 0.7875776 |  | 0.7875776
| Общий расход CaO | [6 empty] | 478.1751 | кг
| Общий приход CaO c бокситом и оборотными продуктами | [6 empty] | 91.17651 | кг
| Кол-во CaO с известняком | [6 empty] | 386.9986 | кг
| Расход сухого известника | [6 empty] | 747.4863 | кг
| Влага в известяке | [6 empty] | 795.1982 | кг
Состав известняка поступаещего на шихту
| CaO | CO2 | SiO2 | Прочие | H2O
| 430.9974 | 338.7544 | 10.33758 | 15.10877 | 47.71189
Расчет расхода соды
| 1 | Na2O | 1 | Al2O3
|  | 742.2078 |  | 1221.051
|  | 11.97109 |  | 11.97109
| 1 | Na2O | 1 | Fe2O3
|  | 226.8099 |  | 585.3157
|  | 3.658223 |  | 3.658223
| Общее масса Na2O | [6 empty] | 969.0176 | кг
| Кол-во Na2O поступ. С оборот. Продуктами и бокситом | [6 empty] | 111.3358 | кг
[8 empty] | 857.6818 | кг
Расчет оборотного раствора
| Na2O кауст | [6 empty] | 32.82353 | кг
[8 empty] | 824.8582 | кг
| CO2 | [6 empty] | 585.3833 | кг
[8 empty] | 1410.242 | кг
| Расчет обьема оборот раствора | [6 empty] | 2.660833 | л
| Масса оборотного раствора | [6 empty] | 3831.6 | кг
| Расчет кол-во H2O в растворе | [6 empty] | 2368.535
| Расчет влажности шихты | [6 empty] | 30.89%

## Выщелачивание спека
Расчет конц компонентов маточного раствора
Al2O3 | 3.758222 |  |  |  |  | г/л
Na2Ok | 6.16851 |  |  |  |  | г/л
Na2Oу | 155 |  |  |  |  | г/л
CO2 | 110 |  |  |  |  | г/л
H2O | 945.0733
Расчет содового раствора на регенерацию кальцивого гидрограната
Масса шлама | [6 empty] | 90.99743
Масса Al2O3 в шламе | [6 empty] | 24.09589
Al2O3 | Na2Ok | Na2Oу | CO2 | H2O | Итого
5.637332 | 9.252764 | 232.5 | 165 | 1417.61 | 1830 | кг
Расчет раствора увлекаемого с шламом КГГ | [6 empty] | 44.81963
Объем раствора увлеченного с КГГ | [6 empty] | 0.03688858
Расчет алюминатного раствора после 2 стадии обескремнивания
Al2O3 | Na2Ok | Na2Oобщ | Na2Oу | CO2 | H2O | Итого
4.42663 | 4.036045 | 5.381393 | 1.345348 | 0.9547633 | 34.05684 | 44.81963
Расчет содощелочной алюминатный раствор, увлеченного с КГГ
Кол-во раствора увлеченого с карбонатным шламом | [6 empty] | 34.90625
Общая масса содощелочного алюминатного раствора | [6 empty] | 1880
Al2O3 | SiO2 | CaO | CO2 | Na2Oк | Na2Oу | H2O
0.6342514 | 0.04635801 | 0 | 2.276345 | 1.310915 | 3.207578 | 27.43081
Расчет обйема раствора полученого после выщелачивания | [6 empty] | 7.799533
Масса алюминатного раствора полсе выщелачивания | [6 empty] | 9905.407

## Обескремнивание
Масса а.р. После обескремнивания | 9785.407 | кг
В нем содержится Al2O3 | 1053.204 | кг | 0.01226316
Расчет состава АР увлеченного с Белым Шламом
Al2O3 в АР | 12.91561 | кг
SiO2 в АР после 1 стадии обескремнивания | 2.54106 | кг
SiO2 в БШ | 0.03116143 | кг
Na2Oу | 3.550909 | кг
Na2Oу в АР квлеченнный со шламом | 1.627249 | кг
Na2Oк | 19.72909 | кг
Na2Oк в АР квлеченнный со шламом | 11.96711 | кг
CO2 | 1.154822
H2O | 92.30405
Исходная масса раствора | 120

## Кальцинация и карбонизация
Al2O3 на кальцинацию |  |  |  |  | 997.0213 | кг
H2O на кальцинацию |  |  |  |  | 1524.856 | кг
Al(OH)3 на кальцинацию |  |  |  |  | 527.8348 | кг
Содержание Al2O3 в маточном растворе |  |  |  |  | 25.63733 | кг
Содержание Na2Oк в маточном растворе |  |  |  |  | 42.07951 | кг
Содержание CO2 на карбонизацию |  |  |  |  | 1062.351 | кг
Содержание Na2Oу в маточном растворе |  |  |  |  | 643.9815 | кг
Масса Al2O3 в качестве затравки |  |  |  |  | 2049.998 | кг
Масса H2O в качестве затравки |  |  |  |  | 1085.293 | кг
Масса затравки в качестве затравки |  |  |  |  | 3135.291 | кг
Влага с затравкой |  |  |  |  | 553.2867 | кг
Масса маточного после выпадения гидрооксида алюминия |  |  |  |  | 8264.966 | кг
Al2O3 | Na2Oк | Na2Oу | CO2 | H2O
1.716256 | 2.815119 | 71.07127 | 50.43768 | 427.2463

## Таблицы
Таблица 13
| Al2O3 | Fe2O3 | SiO2 | TiO2 | CaO | CO2 | Na2Oобщ | Проч | П.п.п | H2O | Итого
Введено, кг
Боксит | 1163.191 | 581.5957 | 197.2579 | 63.00621 | 67.85284 | 53.31294 | 0 | 35.38041 | 261.7181 | 182.4001 | 2605.716 | 2605.716
Известняк | 0 | 0 | 10.33758 | 0 | 430.9974 | 338.7544 | 0 | 15.10877 | 0 | 47.71189 | 842.9101
Белый шлам | 37.56 | 3.72 | 35.28 | 0 | 3.48 | 2.52 | 23.28 | 0 | 14.16 | 61.81818 | 181.8182
Карбонатный шлам | 0 | 0 | 0 | 0 | 19.84368 | 15.59146 | 0 | 0 | 0 | 17.45313 | 52.88826
Кальцинированная сода | 0 | 0 | 0 | 0 | 0 | 62.26415 | 87.73585 | 1.369168 | 0 | 0.7606491 | 152.1298
Оборотный раствор | 20 | 0 | 0 | 0 | 0 | 585.3157 | 857.6818 | 0 | 0 | 2368.535 | 3831.532
Всего | 1220.751 | 585.3157 | 242.8755 | 63.00621 | 522.1739 | 1057.759 | 968.6976 | 51.85834 | 275.8781 | 2678.678 | 7666.994
Получено, кг
Потери | 0 | 0 | 0 | 0 | 0 | 0 | 0.5 | 0 | 0 | 0 | 0.5
Пульпа | 1220.751 | 585.3157 | 242.8755 | 63.00621 | 522.1739 | 1057.759 | 968.1976 | 51.85834 | 275.8781 | 2678.678 | 7666.494
Всего | 1220.751 | 585.3157 | 242.8755 | 63.00621 | 522.1739 | 1057.759 | 968.1976 | 51.85834 | 275.8781 | 2678.678 | 7666.994
Таблица 14
| Al2O3 | Fe2O3 | SiO2 | TiO2 | CaO | CO2 | Na2Oобщ | Проч | П.п.п | H2O | Итого
Введено, кг
Пульпа | 1220.751 | 585.3157 | 242.8755 | 63.00621 | 522.1739 | 1057.759 | 968.1976 | 51.85834 | 275.8781 | 2678.678 | 7666.494
Всего | 1220.751 | 585.3157 | 242.8755 | 63.00621 | 522.1739 | 1057.759 | 968.1976 | 51.85834 | 275.8781 | 2678.678 | 7666.494
Получено, кг
Дробленный спек | 1214.9 | 582.5103 | 241.7114 | 62.70422 | 519.6711 | 0 | 965.1976 | 51.60978 | 0 | 0 | 3638.305
Газы | 0 | 0 | 0 | 0 | 0 | 0 | 0 | 0 | 0 | 0 | 0
Потери при спекании | 3.510638 | 1.683252 | 0.6984615 | 0.1811933 | 1.501668 | 1057.759 | 2 | 0.1491343 | 275.8781 | 2678.678 | 4022.04
Потери при дроблении | 2.340426 | 1.122168 | 0.465641 | 0.1207955 | 1.001112 | 0 | 1 | 0.09942284 | 0 | 0 | 6.149565
Всего | 1220.751 | 585.3157 | 242.8755 | 63.00621 | 522.1739 | 1057.759 | 968.1976 | 51.85834 | 275.8781 | 2678.678 | 7666.494
Таблица 15
| Al2O3 | SiO2 | CaO | CO2 | Na2Oк | Na2Oу | H2O | Итого
Введено
Шлам после 2 стадии | 24.09589 | 2.55133 | 39.68735 | 0 | 0 | 0 | 24.66285 | 90.99743
А. р., увлеч. Шламом | 4.42663 | 0 | 0 | 0.9547633 | 4.036045 | 1.345348 | 34.05684 | 44.81963
Содовый раствор | 5.637332 | 0 | 0 | 165 | 9.252764 | 232.5 | 1417.61 | 1830
Всего | 34.15985 | 2.55133 | 39.68735 | 165.9548 | 13.28881 | 233.8453 | 1476.33 | 1965.817
Получено
Карбонатный | 0 | 0 | 39.68735 | 31.18292 | 0 | 0 | 0 | 70.87027
Содощелочной алюминатный раствор | 34.15985 | 2.55133 | 0 | 125.2795 | 70.60396 | 176.5302 | 1476.33 | 1885.454
Потери | 0 | 0 | 0 | 9.492345 | 0 | 0 | 0 | 9.492345
Всего | 34.15985 | 2.55133 | 39.68735 | 165.9548 | 70.60396 | 176.5302 | 1476.33 | 1965.817
Кондесат | [7 empty] | 50
Всего | [7 empty] | 2015.817
Таблица 16
| Al2O3 | SiO2 | CaO | CO2 | Na2Oк | Na2Oу | H2O | Итого
Введено
Карбонатный шлам | 0 | 0 | 39.68735 | 31.18292 | 0 | 0 | 0 | 70.87027
Содощелочной алюминатный раствор, увлеченый со шламом | 0.6342514 | 0.04635801 | 0 | 2.276345 | 1.310915 | 3.207578 | 27.43081 | 34.90625
Вода на промывку | 0 | 0 | 0 | 0 | 0 | 0 | 39.82 | 39.82
Всего | 0.6342514 | 0.04635801 | 39.68735 | 33.45927 | 1.310915 | 3.207578 | 67.25081 | 145.5965
Получено
Карбонатный шлам на 2 стадию | 0 | 0 | 19.84368 | 15.59146 | 0 | 0 | 0 | 35.43514
Карбонатный шлам на приготовление шихты | 0 | 0 | 19.84368 | 15.59146 | 0 | 0 | 0 | 35.43514
Содощелочной алюминатный раствор, увлеченый со шламом1 | 0.3171257 | 0.023179 | 0 | 1.138173 | 0.6554573 | 1.603789 | 13.7154 | 17.45313
Промвода на регенерацию | 0.3171257 | 0.023179 | 0 | 1.138173 | 0.6554573 | 1.603789 | 53.5354 | 57.27313
Всего | 0.6342514 | 0.04635801 | 39.68735 | 33.45927 | 1.310915 | 3.207578 | 67.25081 | 145.5965
Таблица 17
| Al2O3 | SiO2 | CaO | CO2 | Na2Oк | Na2Oу | H2O | Итого
Введено
Шлам после 2 стадии | 24.09589 | 2.55133 | 39.68735 | 0 | 0 | 0 | 24.66285 | 90.99743
Алюминатный раствор | 4.42663 | 0 | 0 | 0.9547633 | 4.036045 | 1.345348 | 34.05684 | 44.81963
Содовый раствор | 5.637332 | 0 | 0 | 165 | 9.252764 | 232.5 | 1417.61 | 1830
Промврда на промывку | 0.3171257 | 0.023179 | 0 | 1.138173 | 0.6554573 | 1.603789 | 53.5354 | 57.27313 |  | Na2O
Всего | 34.47698 | 2.574509 | 39.68735 | 167.0929 | 13.94427 | 235.4491 | 1529.865 | 2023.09 |  | 249.3934
Получено
Карбонатный шлам на 2 стадию | 0 | 0 | 39.68735 | 31.18292 | 0 | 0 | 0 | 70.87027
Содощелочной алюминатный раствор, увлеченый со шламом | 0.6342514 | 0.04635801 | 0 | 2.276345 | 1.310915 | 3.207578 | 27.43081 | 34.90625
Содощелочной алюминатный раствор, на выщелачивание | 33.84273 | 2.528151 | 0 | 124.1413 | 69.9485 | 174.9264 | 1502.434 | 1907.821
Потери | 0 | 0 | 0 | 9.492345 | 0 | 0 | 0 | 9.492345 |  | Na2O
Всего | 34.47698 | 2.574509 | 39.68735 | 167.0929 | 71.25941 | 178.134 | 1529.865 | 2023.09 |  | 249.3934
Таблица 18
| Al2O3 | Fe2O3 | SiO2 | TiO2 | CaO | CO2 | Na2Oк | Na2Oy | Проч | H2O | Итого
Введено, кг
Спек дробленный | 1214.9 | 582.5103 | 241.7114 | 62.70422 | 519.6711 | 0 | 965.1976 | 0 | 51.60978 | 0 | 3638.305
Содощелочной раствор | 33.84273 | 0 | 2.528151 | 0 | 0 | 124.1413 | 69.9485 | 174.9264 | 0 | 1502.434 | 1907.821
Вода на промывку | 0 | 0 | 0 | 0 | 0 | 0 | 0 | 0 | 0 | 6938.18 | 6938.18
Всего | 1248.743 | 582.5103 | 244.2395 | 62.70422 | 519.6711 | 124.1413 | 1035.146 | 174.9264 | 51.60978 | 8440.614 | 12484.31
Получено, кг
Отвальный шлам | 150.9574 | 578.7903 | 206.4185 | 62.70422 | 516.1911 | 27.45128 | 77.24 | 0 | 51.60978 | 53.2791 | 1724.642
Промывная вода | 5.851064 | 0 | 0 | 0 | 0 | 0.02 | 1 | 0 | 0 | 842.5993 | 849.4504
Алюминатный раствор | 1091.935 | 3.72 | 37.82106 | 0 | 3.48 | 96.69004 | 995.5875 | 136.2451 | 0 | 7539.929 | 9905.407
Всего | 1248.743 | 582.5103 | 244.2395 | 62.70422 | 519.6711 | 124.1613 | 1073.827 | 136.2451 | 51.60978 | 8440.614 | 12484.33
Таблица 19
| Al2O3 | Fe2O3 | SiO2 | CaO | CO2 | Na2Oк | Na2Oy | H2O+п.п.п | Итого
Введено, кг
Алюминатный раствор после выщелачивания спека | 1091.935 | 3.72 | 37.82106 | 3.48 | 96.69004 | 995.5875 | 136.2451 | 7539.929 | 9905.407
Затравка белого шлама | 37.56 | 3.72 | 35.28 | 3.48 | 2.52 | 19.72909 | 3.550909 | 14.16 | 120
Алюминатный раствор | 12.91561 | 0 | 0.03116143 | 0 | 1.154822 | 11.96711 | 1.627249 | 92.30405 | 120
Всего | 1142.41 | 7.44 | 73.13222 | 6.96 | 100.3649 | 1027.284 | 141.4232 | 7646.393 | 10145.41
Получено, кг
Белый шлам | 75.12 | 7.44 | 70.56 | 6.96 | 5.04 | 39.45818 | 7.101818 | 28.32 | 240
Раствор, увлеченный белым шламом | 25.83123 | 0 | 0.06232285 | 0 | 2.309644 | 23.93421 | 3.254499 | 184.6081 | 240
Потери | 1.170213 | 0 | 0 | 0 | 0 | 0.5 | 0 | 0 | 1.670213
Алюминатный раствор1 | 1040.289 | 0 | 2.509899 | 0 | 93.01522 | 963.3913 | 131.0669 | 7433.465 | 9663.737
Всего | 1142.41 | 7.44 | 73.13222 | 6.96 | 100.3649 | 1027.284 | 141.4232 | 7646.393 | 10145.41
Таблица 20
| Al2O3 | Fe2O3 | SiO2 | CaO | CO2 | Na2Oк | Na2Oy | H2O+п.п.п | Итого
Введено, кг
Белый шлам | 37.56 | 3.72 | 35.28 | 3.48 | 2.52 | 19.72909 | 3.550909 | 14.16 | 120
Раствор, увлеченный белым шламом | 12.91561 | 0 | 0.03116143 | 0 | 1.154822 | 11.96711 | 1.627249 | 92.30405 | 120
Вода на промывку | 0 | 0 | 0 | 0 | 0 | 0 | 0 | 60 | 60
Всего | 50.47561 | 3.72 | 35.31116 | 3.48 | 3.674822 | 31.6962 | 5.178159 | 166.464 | 300
Получено, кг
Отмытый шлам в ОПШ | 37.56 | 3.72 | 35.28 | 3.48 | 2.52 | 19.72909 | 3.550909 | 14.16 | 120
Промвода, увлеченная шламом | 0.3 | 0 | 0 | 0 | 0.04 | 0.2624053 | 0.05759469 | 61.16 | 61.82
Алюминатный раствор и промвода на 2 стадии обескремнивания | 12.61561 | 0 | 0.03116143 | 0 | 1.114822 | 11.7047 | 1.569655 | 91.14405 | 118.18
Всего | 50.47561 | 3.72 | 35.31116 | 3.48 | 3.674822 | 31.6962 | 5.178159 | 166.464 | 300
Таблица 21
| Al2O3 | SiO2 | CaO | CO2 | Na2Oк | Na2Oy | H2O | Итого
Введено, кг
Алюминатный раствор с 1 стадии обескремнивания | 1040.289 | 2.509899 | 0 | 93.01522 | 963.3913 | 131.0669 | 7433.465 | 9663.737
Промвода от промывки шлама | 12.91561 | 0.03116143 | 0 | 1.154822 | 11.96711 | 1.627249 | 92.30405 | 120
Карбонатный шлам | 0.3171257 | 0.023179 | 19.84368 | 16.72963 | 0.6554573 | 1.603789 | 13.7154 | 52.88826
Известковое молоко | 0 | 0 | 19.84368 | 0 | 0 | 0 | 69.17 | 89.01368
Всего | 1053.522 | 2.564239 | 39.68735 | 110.8997 | 976.0138 | 134.2979 | 7608.654 | 9925.639
Получено, кг
Гидрогранат | 24.09589 | 2.55133 | 39.68735 | 0 | 0 | 0 | 24.66285 | 90.99743
Алюминатный раствор, увлеченный шламом | 4.42663 | 0 | 0 | 0.9547633 | 4.036045 | 1.345348 | 34.05684 | 44.81963
Алюминатный раствор на карбонизацию | 1024.999 | 0.0129095 | 0 | 109.9449 | 971.9778 | 132.9526 | 7549.935 | 9789.822
Всего | 1053.522 | 2.564239 | 39.68735 | 110.8997 | 976.0138 | 134.2979 | 7608.654 | 9925.639
Таблица 22
| Al2O3 | SiO2 | CaO | CO2 | Na2Oк | Na2Oy | H2O | Итого
Введено, кг |  | 0.0129095
Алюминатный раствор на 2 стадии обескремнивания | 1024.999 | 0 | 0 | 109.9449 | 971.9778 | 132.9526 | 7549.935 | 9789.822
Затравка гидроксида алюминия | 2049.998 | 0 | 0 | 0 | 0 | 0 | 1085.293 | 3135.291
Содовый раствор | 1.716256 | 0 | 0 | 50.43768 | 2.815119 | 71.07127 | 427.2463 | 553.2867
Газы | 0 | 0 | 0 | 643.9815 | 0 | 0 | 0 | 643.9815
Всего | 3076.713 | 0.0129095 | 0 | 804.3641 | 974.7929 | 204.0239 | 9062.474 | 14122.38
Получено, кг | [7 empty] | 0
Затравка гидроксида алюминия1 | 2049.998 | 0 | 0 | 0 | 0 | 0 | 1085.293 | 3135.291
Содовый раствор1 | 1.716256 | 0 | 0 | 50.43768 | 2.815119 | 71.07127 | 427.2463 | 553.2867
Продукционый гидроксид алюминия | 997.0213 | 0.0129095 | 0 | 0 | 0 | 0 | 527.8219 | 1524.856
Содовый раствор2 | 25.63733 | 0 | 0 | 753.9264 | 42.07951 | 1062.351 | 7022.113 | 8906.107
Потери | 2.340426 | 0 | 0 | 0 | 0.5 | 0 | 0 | 2.840426
Всего | 3076.713 | 0.0129095 | 0 | 804.3641 | 974.7929 | 204.0239 | 9062.474 | 14122.38
Таблица 23
| Al2O3 | SiO2 | CaO | CO2 | Na2Oк | Na2Oy | H2O | Итого
Введено, кг
Гидроксид алюминия | 997.0213 | 0.0129095 | 0 | 0 | 0 | 0 | 527.8219 | 1524.856
Содовый раствор | 0.509494 | 0 | 0 | 14.98288 | 0.8362516 | 21.11224 | 139.5514 | 176.9922
Вода на промывку | 0 | 0 | 0 | 0 | 0 | 0 | 800 | 800
Всего | 997.5308 | 0.0129095 | 0 | 14.98288 | 0.8362516 | 21.11224 | 1467.373 | 2501.848
Получено, кг
Отмытый гидроксид алюминия | 997.0213 | 0.0129095 | 0 | 0 | 0 | 0 | 527.8219 | 1524.856
Промвода | 0 | 0 | 0 | 2.725161 | 0.16 | 3.84 | 170.2671 | 176.9922
Промвода на выпарку | 0.509494 | 0 | 0 | 12.25772 | 0.6762516 | 17.27224 | 769.2843 | 800
Всего | 997.5308 | 0.0129095 | 0 | 14.98288 | 0.8362516 | 21.11224 | 1467.373 | 2501.848
Таблица 24
| Al2O3 | SiO2 | CaO | CO2 | Na2Oобщ | H2O | Итого
Введено, кг
Гидроксид алюминия | 997.0213 | 0.0129095 | 0 | 0 | 0 | 527.8219 | 1524.856
Промвода | 0 | 0 | 0 | 2.725161 | 4 | 170.2671 | 176.9922
Всего | 997.0213 | 0.0129095 | 0 | 2.725161 | 4 | 698.0889 | 1701.848
Получено, кг
Глинозем | 990 | 0.0129095 | 0 | 0 | 3.75 | 6.23709 | 1000
Потери | 7.021277 | 0 | 0 | 2.725161 | 0.25 | 691.8519 | 701.8483
Всего | 997.0213 | 0.0129095 | 0 | 2.725161 | 4 | 698.0889 | 1701.848
Таблица 25
| Введено, кг | Регенерация | Содовый раствор | На выпарку
Al2O3 | 25.63733 | 5.637332 | 0.509494 | 19.49051
Na2Oк | 42.07951 | 9.252764 | 0.8362516 | 31.9905
Na2Oy | 1062.351 | 232.5 | 21.11224 | 808.7386
CO2 | 753.9264 | 165 | 14.98288 | 573.9435
H2O | 7022.113 | 1417.61 | 139.5514 | 5464.951
Итого | 8906.107 | 1830 | 176.9922 | 6899.115
Таблица 26
| Al2O3 | SiO2 | CaO | CO2 | Na2Oк | Na2Oy | Na2Oобщ | H2O | Итого
Введено, кг
Содовый раствор | 19.49051 | 0 | 0 | 573.9435 | 31.9905 | 808.7386 | 0 | 5464.951 | 6899.115
Промвода | 0.509494 | 0 | 0 | 12.25772 | 0.6762516 | 17.27224 | 0 | 769.2843 | 800
Всего | 20 | 0 | 0 | 586.2013 | 32.66675 | 826.0109 | 0 | 6234.236 | 7699.115
Получено, кг
Оборотный раствор | 20 | 0 | 0 | 585.3157 | 0 | 0 | 857.6818 | 2368.535 | 3831.532
Потери | 0 | 0 | 0 | 0.8855189 | 0 | 0 | 1 | 3865.701 | 3867.587
Всего | 20 | 0 | 0 | 586.2013 | 32.66675 | 826.0109 | 0 | 6234.236 | 7699.119

## Исходные данные
Исходные данные | [11 empty] | Молекулярные массы соеденений
1. Химический состав боксита | [11 empty] | Na2CO3 | 106 | Что можно меняем | Что константы | Примечания
Al2O3 | Fe2O3 | SiO2 | TiO2 | CaO | CO2 | прочие | ппп | влага |  |  |  | Na2O | 62 | Состав сух боксита | расход соды 100% | Проверка состава боксита
48 | 24 | 8.14 | 2.6 | 2.8 | 2.2 | 1.46 | 10.8 | 7 |  |  |  | CaCO3 | 100 |  | Состав соды | Влага поменять на влажность боксита\известняка
[12 empty] | SiO2 | 60
2. Химический состав известняк | [11 empty] | CaO | 56
CaO | CO2 | SiO2 | прочие | влага | [7 empty] | TiO2 | 80
54.2 | 42.6 | 1.3 | 1.9 | 6 | [7 empty] | Al2O3 | 102
[12 empty] | Fe2O3 | 160
3. Кальцинированная сода | [11 empty] | CO2 | 44
Расход | Na2Co3 | 150 | кг |  |  | H2O | 15212.98 | 98.6 | 0.5
| Na2O | 87.73585 | кг | CO2 | 62.26415 |  |  |  | 0.9 |  |  | Мольное отношение
| Общий расход соды | 152.1298 | [9 empty] | Na2O/Al2O3 | 1
| Na2O | CO2 | H2O | Прочее | Итого | [6 empty] | Na2O/Fe2O3 | 1
| 87.73585 | 62.26415 | 0.7606491 | 1.369168 | 152.1298 | [6 empty] | CaO/SiO2 | 2
[12 empty] | Cao/tiO2 | 1
Состав кальцинированной соды
Na2CO3
4. Влажность шихты
35
5. Товарный выход глинозема |  |  |  | 84.6 | %
6. Al2O3 при выщелачивании спека |  |  |  | 87.1 | %
1000
7. Колличество Al2O3 в 1 т товарного глинозема |  |  |  |  | 990 | кг на тонну
8. Потери Al2O3 и Na2O по переделам производства
|  |  |  | Al2O3 |  |  | Na2O
Передел |  |  |  | Содержание, % | Масса, кг
Дробление |  |  |  | 0.3 | 3.510638 |  | -
Размол |  |  |  | 0.3 | 3.510638 |  | 0.5
Спекание |  |  |  | 0.3 | 3.510638 |  | 2
Дробление спека |  |  |  | 0.2 | 2.340426 |  | 1
Выщелачивание спека:
А) Химические потери |  |  |  | 12.9 | 150.9574 |  | 77.24
Б) Недоотмывка, разложение раствора |  |  |  | 0.5 | 5.851064 |  | 1
Обескремнивание |  |  |  | 0.1 | 1.170213 |  | 0.5
Карбонизация |  |  |  | 0.2 | 2.340426 |  | 0.5
Выпарка | [6 empty] | 1
Кальцинация |  |  |  | 0.6 | 7.021277 |  | 4
Всего потерь |  |  |  | 15.4 | 180.2128 |  | 87.74
9. Состав белого шлама
Расход белого шлама на спекание |  |  |  | 120 | кг |  |  | Ж:Т | 1 | 1
Влажность |  |  |  | 34 | % |  |  | Кол-во АР увлеченного с белым шламом |  |  |  |  | 120
Al2o3 | Na2O | Fe2o3 | SiO2 | CaO | CO2 | ппп
31.3 | 19.4 | 3.1 | 29.4 | 2.9 | 2.1 | 11.8
10. Состав промывной воды, кг
Al2O3 | Na2O | CO2 | H2O
0.3 | 0.32 | 0.04 | 61.16
11. Обескремневание
11.1 Кремневый модуль алюминатного раствора до обескремневания | [8 empty] | 30
11.2 Кремневый модуль алюминатного раствора после первой стадии обескремневания | [8 empty] | 400
2022-03-11
12. Al2O3 поступающий на спекание с алюминатном растворе | [8 empty] | 20 | кг
Каустический модуль | [8 empty] | 2.7
Концетрация Na2O | [8 empty] | 310 | г/л
Плотность раствора | [8 empty] | 1440 | кг/м3
13. Влажность карбонатного шлама | [8 empty] | 33 | %
Плотность маточного раствора | [8 empty] | 1220 | кг/м3
Обьем содового раствора на регенерацию кальцивого гидрограната | [8 empty] | 1.5
Плотность алюм раствора после 2 стадии обескремнивания | [8 empty] | 1215 | кг/м3
Кауст модуль алюм раствора после 2 стадии обескремнивания | [8 empty] | 1.5
Общии кауст модуль алюм раствора после 2 стадии обескремнивания | [8 empty] | 2
Конц Al2O3 в растворе после 2 стадии обескремнивания | [8 empty] | 120 | г/л
Каустичиский модуль алюминатного раствора после регенерации КГГ | [8 empty] | 3.4
Конденсат на регенерации КГГ | [8 empty] | 50 | кг
Расход воды на промывку
Карбонатного шлама | [8 empty] | 0.03982 | м3 | 39.82 | кг
Промывку отвального шлама | [8 empty] | 6.93818 | м3 | 6938.18 | кг
Белого шлама | [8 empty] | 0.06 | м3 | 60 | кг
Гидроксид алюминия | [8 empty] | 0.8 | м3 | 800 | кг
Плотность воды | [8 empty] | 1000 | кг/м3
Концетрация Al2O3 в а. р. | [8 empty] | 140 | г/л
Плотность алюминатного раствора после выщелачивания | [8 empty] | 1270 | кг/м3
Каустический модуль маточного раствора после карбонизации | [8 empty] | 2.7
Затравочное отношение | [8 empty] | 2
Влажность затравки | [8 empty] | 15 | %
Влажность гидрооксида алюминия | [8 empty] | 10.4 | %
Note on A10: User: Расход и состав оставить как константы и скрыть